## 053
|  | Volumen in ml | Tara in g
Aufgabebehälter Glas T |  | 50 | 31.179 |  | Schüttwinkelplatte
Auffangebehälter Glas T* |  | 17.5 | 8.219 |  | Höhe im Teller in mm | 29
Auffangebehälter Stahl TS |  | 25 | 76.076 |  | Durchmesser in mm | 50
Stampfdichte Zylinder + gelbe Halterung TZ |  | 25 | 61.46
[7 empty] | Bedeutung | 8 | durch Carney Trichter nur rührend durchgegangen
Fülldichte nach DIN EN ISO 3923-1:2018 & Durchflussrate nach ISO 4490:2018 |  |  |  |  | Messdatum: | 2024-01-05
Bezeichnung | 041023_053 | Fülldichte |  |  | Durchflussrate
Durchgang | Einwaage in g | Volumen in cm3 | Tara + Mat in g | Fülldichte in g/cm3 | Zeit in sec | 1x Stich
1 | 40 |  |  |  | 17.82 | 0
2 | 40 |  |  |  | 17.67 | 0
3 | 40 | 25 | 109.658 | 1.34328 | 16.5 | 0
4 | 40 | 25 | 109.716 | 1.3456 | 16 | 1
Mittelwert | 40 | 25 | 109.687 | 1.34444 | 16.9975
Poured Bulk Density PBD nach Thalberg, 2004 |  |  |  |  | Luftfeuchtigkeit in %: | 37
[5 empty] | Temperatur in °C: | 21
Bezeichnung | 041023_053
Durchgang | Tara T* in g | Vinnen in cm3 | Vaußen in cm3 | Auswaage in g | PBD in g/cm3
1 | 8.219 | 30 | 17.5 | 23.053 | 1.317314
2 | 8.219 | 30 | 17.5 | 23.009 | 1.3148
3 | 8.219 | 30 | 17.5 | 23.138 | 1.322171
Mittelwert | 8.219 | 30 | 17.5 | 23.06667 | 1.318095
Schüttwinkel (angelehnt an DIN ISO 4324)
Bezeichnung | 041023_053 | Messschieber |  | Bemerkung
Durchgang | Einwaage in g | Höhe in mm | Winkel in °
1 | 40 | 42 | 27.47443 | ungleichmäßiges Rieseln
2 | 40 | 42 | 27.47443 | gleichmäßiges Rieseln
3 | 40
Mittelwert | 40 | 42 | 27.47443
Klopfdichte nach ISO 3953:2011
Bezeichnung | 041023_053 | Messzylinder |  | Hubzahl | Stampfdichte | Hausner
Teilmasse | Einwaage in g | V0 in cm3 | Vend in cm3 | Anzahl Hübe | ρt in g/cm3 | PBD | Füll
1 | 20 | 14 | 11.5 | 500 | 1.73913 | 1.320209 | 1.34328
2 | 20 | 14 | 11.5 | 500 | 1.73913 | 1.322734 | 1.292457
Mittelwert | 20 | 14 | 11.5 | 500 | 1.73913 | 1.319427 | 1.293572