## 055_N
|  | Volumen in ml | Tara in g
Aufgabebehälter Glas T |  | 50 | 31.179 |  | Schüttwinkelplatte
Auffangebehälter Glas T* |  | 17.5 | 8.219 |  | Höhe im Teller in mm | 29
Auffangebehälter Stahl TS |  | 25 | 76.076 |  | Durchmesser in mm | 50
Stampfdichte Zylinder + gelbe Halterung TZ |  | 25 | 61.46
[7 empty] | Bedeutung | 8 | durch Carney Trichter nur rührend durchgegangen
Fülldichte nach DIN EN ISO 3923-1:2018 & Durchflussrate nach ISO 4490:2018 |  |  |  |  | Messdatum: | 2023-11-14
Bezeichnung | 071123_055_N | Fülldichte |  |  | Durchflussrate
Durchgang | Einwaage in g | Volumen in cm3 | Tara + Mat in g | Fülldichte in g/cm3 | Zeit in sec | 1x Stich
1 | 40 |  |  |  | 8.75 | 0
2 | 40 |  |  |  | 8.89 | 1
3 | 40 | 25 | < 25 ml | #VALUE! | 8.19 | 0
4 |  | 25 | < 25 ml | #VALUE!
Mittelwert | 40 | 25 | #DIV/0! | #VALUE! | 8.61
Poured Bulk Density PBD nach Thalberg, 2004 |  |  |  |  | Luftfeuchtigkeit in %: | 36
[5 empty] | Temperatur in °C: | 20
Bezeichnung | 071123_055_N
Durchgang | Tara T* in g | Vinnen in cm3 | Vaußen in cm3 | Auswaage in g | PBD in g/cm3
1 | 8.219 | 30 | 17.5 | 29.267 | 1.6724
2 | 8.219 | 30 | 17.5 | 29.134 | 1.6648
3 | 8.219 | 30 | 17.5
Mittelwert | 8.219 | 30 | 17.5 | 29.2005 | 1.6686
Schüttwinkel (angelehnt an DIN ISO 4324)
Bezeichnung | 071123_055_N | Messschieber |  | Bemerkung
Durchgang | Einwaage in g | Höhe in mm | Winkel in °
1 | 40 | 40 | 23.74949
2 | 40 | 39.8 | 23.36434 | 8
3 | 40 | 39.8 | 23.36434
Mittelwert | 40 | 39.86667 | 23.49273
Klopfdichte nach ISO 3953:2011
Bezeichnung | 071123_055_N | Messzylinder |  | Hubzahl | Stampfdichte | Hausner
Teilmasse | Einwaage in g | V0 in cm3 | Vend in cm3 | Anzahl Hübe | ρt in g/cm3 | PBD | Füll
1 | 20 | 11 | 9 | 500 | 2.222222 | 1.328762 | #VALUE!
2 | 20 | 11 | 9 | 500 | 2.222222 | 1.334828 | #VALUE!
Mittelwert | 20 | 11 | 9 | 500 | 2.222222 | 1.331788 | #VALUE!