## 056
|  | Volumen in ml | Tara in g
Aufgabebehälter Glas T |  | 50 | 31.179 |  | Schüttwinkelplatte
Auffangebehälter Glas T* |  | 17.5 | 8.219 |  | Höhe im Teller in mm | 29
Auffangebehälter Stahl TS |  | 25 | 76.076 |  | Durchmesser in mm | 50
Stampfdichte Zylinder + gelbe Halterung TZ |  | 25 | 61.46
[7 empty] | Bedeutung | 8 | durch Carney Trichter nur rührend durchgegangen
Fülldichte nach DIN EN ISO 3923-1:2018 & Durchflussrate nach ISO 4490:2018 |  |  |  |  | Messdatum: | 2024-01-04
Bezeichnung | 101023_056 | Fülldichte |  |  | Durchflussrate
Durchgang | Einwaage in g | Volumen in cm3 | Tara + Mat in g | Fülldichte in g/cm3 | Zeit in sec | 1x Stich
1 | 40 |  |  |  | 15.18 | 0
2 | 40 |  |  |  | 15.3 | 1
3 | 40 | 25 | 111.191 | 1.4046 | 15.05 | 1
4 |  | 25 | 111.389 | 1.41252 |  | 1
Mittelwert | 40 | 25 | 111.29 | 1.40856 | 15.17667
Poured Bulk Density PBD nach Thalberg, 2004 |  |  |  |  | Luftfeuchtigkeit in %: | 39
[5 empty] | Temperatur in °C: | 20
Bezeichnung | 101023_056
Durchgang | Tara T* in g | Vinnen in cm3 | Vaußen in cm3 | Auswaage in g | PBD in g/cm3
1 | 8.219 | 30 | 17.5 | 24.219 | 1.383943
2 | 8.219 | 30 | 17.5 | 24.175 | 1.381429
3 | 8.219 | 30 | 17.5
Mittelwert | 8.219 | 30 | 17.5 | 24.197 | 1.382686
Schüttwinkel (angelehnt an DIN ISO 4324)
Bezeichnung | 101023_056 | Messschieber |  | Bemerkung
Durchgang | Einwaage in g | Höhe in mm | Winkel in °
1 | 40 | 41 | 25.64101 | ungleichmäßiges Rieseln
2 | 40 | 41 | 25.64101 | gleichmäßiges Rieseln
3 | 40
Mittelwert | 40 | 41 | 25.64101
Klopfdichte nach ISO 3953:2011
Bezeichnung | 101023_056 | Messzylinder |  | Hubzahl | Stampfdichte | Hausner
Teilmasse | Einwaage in g | V0 in cm3 | Vend in cm3 | Anzahl Hübe | ρt in g/cm3 | PBD | Füll
1 | 20 | 14 | 10 | 500 | 2 | 1.445146 | 1.423893
2 | 20 | 13.8 | 10.1 | 500 | 1.980198 | 1.433442 | 1.40189
Mittelwert | 20 | 13.9 | 10.05 | 500 | 1.990099 | 1.4393 | 1.412861