## 058
|  | Volumen in ml | Tara in g
Aufgabebehälter Glas T |  | 50 | 31.179 |  | Schüttwinkelplatte
Auffangebehälter Glas T* |  | 17.5 | 8.219 |  | Höhe im Teller in mm | 29
Auffangebehälter Stahl TS |  | 25 | 76.076 |  | Durchmesser in mm | 50
Stampfdichte Zylinder + gelbe Halterung TZ |  | 25 | 61.46
[7 empty] | Bedeutung | 8 | durch Carney Trichter nur rührend durchgegangen
Fülldichte nach DIN EN ISO 3923-1:2018 & Durchflussrate nach ISO 4490:2018 |  |  |  |  | Messdatum: | 2024-01-05
Bezeichnung | 111023_058 | Fülldichte |  |  | Durchflussrate
Durchgang | Einwaage in g | Volumen in cm3 | Tara + Mat in g | Fülldichte in g/cm3 | Zeit in sec | 1x Stich
1 | 40 |  |  |  | 15.7 | 0
2 | 40 |  |  |  | 15.7 | 0
3 | 40 | 25 | 110.529 | 1.37812 | 15.3 | 0
4 | 40 | 25 | 110.661 | 1.3834 |  | 0
Mittelwert | 40 | 25 | 110.595 | 1.38076 | 15.56667
Poured Bulk Density PBD nach Thalberg, 2004 |  |  |  |  | Luftfeuchtigkeit in %: | 37
[5 empty] | Temperatur in °C: | 21
Bezeichnung | 111023_058
Durchgang | Tara T* in g | Vinnen in cm3 | Vaußen in cm3 | Auswaage in g | PBD in g/cm3
1 | 8.219 | 30 | 17.5 | 23.727 | 1.355829
2 | 8.219 | 30 | 17.5 | 23.631 | 1.350343
3 | 8.219 | 30 | 17.5 | 23.658 | 1.351886
Mittelwert | 8.219 | 30 | 17.5 | 23.672 | 1.352686
Schüttwinkel (angelehnt an DIN ISO 4324)
Bezeichnung | 111023_058 | Messschieber |  | Bemerkung
Durchgang | Einwaage in g | Höhe in mm | Winkel in °
1 | 40 | 41 | 25.64101 | ungleichmäßiges Rieseln
2 | 40 | 41 | 25.64101 | gleichmäßiges Rieseln
3 | 40
Mittelwert | 40 | 41 | 25.64101
Klopfdichte nach ISO 3953:2011
Bezeichnung | 111023_058 | Messzylinder |  | Hubzahl | Stampfdichte | Hausner
Teilmasse | Einwaage in g | V0 in cm3 | Vend in cm3 | Anzahl Hübe | ρt in g/cm3 | PBD | Füll
1 | 20 | 13.8 | 11 | 500 | 1.818182 | 1.341012 | 1.31932
2 | 20 | 14 | 10.9 | 500 | 1.834862 | 1.358812 | 1.326343
Mittelwert | 20 | 13.9 | 10.95 | 500 | 1.826522 | 1.350293 | 1.320314