## 060_N
|  | Volumen in ml | Tara in g
Aufgabebehälter Glas T |  | 50 | 31.179 |  | Schüttwinkelplatte
Auffangebehälter Glas T* |  | 17.5 | 8.219 |  | Höhe im Teller in mm | 29
Auffangebehälter Stahl TS |  | 25 | 76.076 |  | Durchmesser in mm | 50
Stampfdichte Zylinder + gelbe Halterung TZ |  | 25 | 61.46
[7 empty] | Bedeutung | 8 | durch Carney Trichter nur rührend durchgegangen
Fülldichte nach DIN EN ISO 3923-1:2018 & Durchflussrate nach ISO 4490:2018 |  |  |  |  | Messdatum: | 2023-11-14
Bezeichnung | 081123_060_N | Fülldichte |  |  | Durchflussrate
Durchgang | Einwaage in g | Volumen in cm3 | Tara + Mat in g | Fülldichte in g/cm3 | Zeit in sec | 1x Stich
1 | 40 |  |  |  | 13.96 | 0
2 | 40 |  |  |  | 15.1 | 1
3 | 40 | 25 | 110.877 | 1.39204 | 16.05 | 0
4 | 40 | 25 | 111.306 | 1.4092 | 14.45 | 0
Mittelwert | 40 | 25 | 111.0915 | 1.40062 | 14.89
Poured Bulk Density PBD nach Thalberg, 2004 |  |  |  |  | Luftfeuchtigkeit in %: | 41
[5 empty] | Temperatur in °C: | 21
Bezeichnung | 081123_060_N
Durchgang | Tara T* in g | Vinnen in cm3 | Vaußen in cm3 | Auswaage in g | PBD in g/cm3
1 | 8.219 | 30 | 17.5 | 23.876 | 1.364343
2 | 8.219 | 30 | 17.5 | 24.089 | 1.376514
3 | 8.219 | 30 | 17.5
Mittelwert | 8.219 | 30 | 17.5 | 23.9825 | 1.370429
Schüttwinkel (angelehnt an DIN ISO 4324)
Bezeichnung | 081123_060_N | Messschieber |  | Bemerkung
Durchgang | Einwaage in g | Höhe in mm | Winkel in °
1 | 40 | 41 | 25.64101
2 | 40 | 43 | 29.24883 | 8
3 | 40 | 43 | 29.24883
Mittelwert | 40 | 42.33333 | 28.04622
Klopfdichte nach ISO 3953:2011
Bezeichnung | 081123_060_N | Messzylinder |  | Hubzahl | Stampfdichte | Hausner
Teilmasse | Einwaage in g | V0 in cm3 | Vend in cm3 | Anzahl Hübe | ρt in g/cm3 | PBD | Füll
1 | 20 | 13.5 | 11.5 | 500 | 1.73913 | 1.274702 | 1.249339
2 | 20 | 13 | 11.2 | 500 | 1.785714 | 1.297273 | 1.267183
Mittelwert | 20 | 13.25 | 11.35 | 500 | 1.762422 | 1.286037 | 1.258316