## 061_N
|  | Volumen in ml | Tara in g
Aufgabebehälter Glas T |  | 50 | 31.179 |  | Schüttwinkelplatte
Auffangebehälter Glas T* |  | 17.5 | 8.219 |  | Höhe im Teller in mm | 29
Auffangebehälter Stahl TS |  | 25 | 76.076 |  | Durchmesser in mm | 50
Stampfdichte Zylinder + gelbe Halterung TZ |  | 25 | 61.46
[7 empty] | Bedeutung | 8 | durch Carney Trichter nur rührend durchgegangen
Fülldichte nach DIN EN ISO 3923-1:2018 & Durchflussrate nach ISO 4490:2018 |  |  |  |  | Messdatum: | 2023-11-13
Bezeichnung | 081123_061_N | Fülldichte |  |  | Durchflussrate
Durchgang | Einwaage in g | Volumen in cm3 | Tara + Mat in g | Fülldichte in g/cm3 | Zeit in sec | 1x Stich
1 | 40 |  |  |  | 8.9 | 0
2 | 40 |  |  |  | 9.18 | 1
3 | 40 | 25 | <25 ml | #VALUE! |  | 0
4 | 40 | 25 | <25 ml | #VALUE! |  | 0
Mittelwert | 40 | 25 | #DIV/0! | #VALUE! | 9.04
Poured Bulk Density PBD nach Thalberg, 2004 |  |  |  |  | Luftfeuchtigkeit in %: | 37
[5 empty] | Temperatur in °C: | 21
Bezeichnung | 081123_061_N
Durchgang | Tara T* in g | Vinnen in cm3 | Vaußen in cm3 | Auswaage in g | PBD in g/cm3
1 | 8.219 | 30 | 17.5 | 27.303 | 1.560171
2 | 8.219 | 30 | 17.5 | 27.296 | 1.559771
3 | 8.219 | 30 | 17.5
Mittelwert | 8.219 | 30 | 17.5 | 27.2995 | 1.559971
Schüttwinkel (angelehnt an DIN ISO 4324)
Bezeichnung | 081123_061_N | Messschieber |  | Bemerkung
Durchgang | Einwaage in g | Höhe in mm | Winkel in °
1 | 40 | 40 | 23.74949
2 | 40 | 40 | 23.74949 | 8
3 | 40
Mittelwert | 40 | 40 | 23.74949
Klopfdichte nach ISO 3953:2011
Bezeichnung | 081123_061_N | Messzylinder |  | Hubzahl | Stampfdichte | Hausner
Teilmasse | Einwaage in g | V0 in cm3 | Vend in cm3 | Anzahl Hübe | ρt in g/cm3 | PBD | Füll
1 | 20 | 12 | 9.5 | 500 | 2.105263 | 1.349379 | #VALUE!
2 | 20 | 11.5 | 9.8 | 500 | 2.040816 | 1.308407 | #VALUE!
Mittelwert | 20 | 11.75 | 9.65 | 500 | 2.07304 | 1.328896 | #VALUE!