## 062_N
|  | Volumen in ml | Tara in g
Aufgabebehälter Glas T |  | 50 | 31.179 |  | Schüttwinkelplatte
Auffangebehälter Glas T* |  | 17.5 | 8.219 |  | Höhe im Teller in mm | 29
Auffangebehälter Stahl TS |  | 25 | 76.076 |  | Durchmesser in mm | 50
Stampfdichte Zylinder + gelbe Halterung TZ |  | 25 | 61.46
[7 empty] | Bedeutung | 8 | durch Carney Trichter nur rührend durchgegangen
Fülldichte nach DIN EN ISO 3923-1:2018 & Durchflussrate nach ISO 4490:2018 |  |  |  |  | Messdatum: | 2023-11-14
Bezeichnung | 081123_062_N | Fülldichte |  |  | Durchflussrate
Durchgang | Einwaage in g | Volumen in cm3 | Tara + Mat in g | Fülldichte in g/cm3 | Zeit in sec | 1x Stich
1 | 40 |  |  |  | 11.92 | 0
2 | 40 |  | 113.8 |  | 15.75 | 0
3 | 40 | 25 | 113.472 | 1.49584 | 17.46 | 0
4 | 40 | 25 | 113.443 | 1.49468 | 15.76 | 0
Mittelwert | 40 | 25 | 113.5717 | 1.49526 | 15.2225
Poured Bulk Density PBD nach Thalberg, 2004 |  |  |  |  | Luftfeuchtigkeit in %: | 41
[5 empty] | Temperatur in °C: | 20
Bezeichnung | 081123_062_N
Durchgang | Tara T* in g | Vinnen in cm3 | Vaußen in cm3 | Auswaage in g | PBD in g/cm3
1 | 8.219 | 30 | 17.5 | 25.651 | 1.465771
2 | 8.219 | 30 | 17.5 | 25.672 | 1.466971
3 | 8.219 | 30 | 17.5
Mittelwert | 8.219 | 30 | 17.5 | 25.6615 | 1.466371
Schüttwinkel (angelehnt an DIN ISO 4324)
Bezeichnung | 081123_062_N | Messschieber |  | Bemerkung
Durchgang | Einwaage in g | Höhe in mm | Winkel in °
1 | 40 | 41.5 | 26.56505
2 | 40 | 41.5 | 26.56505 | 8
3 | 40
Mittelwert | 40 | 41.5 | 26.56505
Klopfdichte nach ISO 3953:2011
Bezeichnung | 081123_062_N | Messzylinder |  | Hubzahl | Stampfdichte | Hausner
Teilmasse | Einwaage in g | V0 in cm3 | Vend in cm3 | Anzahl Hübe | ρt in g/cm3 | PBD | Füll
1 | 20 | 12.8 | 10.8 | 500 | 1.851852 | 1.263397 | 1.238001
2 | 20 | 12.8 | 10.8 | 500 | 1.851852 | 1.262364 | 1.238962
Mittelwert | 20 | 12.8 | 10.8 | 500 | 1.851852 | 1.26288 | 1.238482