## 068_N
|  | Volumen in ml | Tara in g
Aufgabebehälter Glas T |  | 50 | 31.179 |  | Schüttwinkelplatte
Auffangebehälter Glas T* |  | 17.5 | 8.219 |  | Höhe im Teller in mm | 29
Auffangebehälter Stahl TS |  | 25 | 76.076 |  | Durchmesser in mm | 50
Stampfdichte Zylinder + gelbe Halterung TZ |  | 25 | 61.46
[7 empty] | Bedeutung | 8 | durch Carney Trichter nur rührend durchgegangen
Fülldichte nach DIN EN ISO 3923-1:2018 & Durchflussrate nach ISO 4490:2018 |  |  |  |  | Messdatum: | 2023-11-14
Bezeichnung | 081123_068_N | Fülldichte |  |  | Durchflussrate
Durchgang | Einwaage in g | Volumen in cm3 | Tara + Mat in g | Fülldichte in g/cm3 | Zeit in sec | 1x Stich
1 | 40 |  |  |  | 13.04 | 0
2
3 | 40 | 25 | 113.483 | 1.49628 | 15.65 | 1
4 | 40 | 25 | 113.57 | 1.49976 | 15.48 | 0
Mittelwert | 40 | 25 | 113.5265 | 1.49802 | 14.72333
Poured Bulk Density PBD nach Thalberg, 2004 |  |  |  |  | Luftfeuchtigkeit in %: | 41
[5 empty] | Temperatur in °C: | 21
Bezeichnung | 081123_068_N
Durchgang | Tara T* in g | Vinnen in cm3 | Vaußen in cm3 | Auswaage in g | PBD in g/cm3
1 | 8.219 | 30 | 17.5 | 25.623 | 1.464171
2 | 8.219 | 30 | 17.5 | 25.683 | 1.4676
3 | 8.219 | 30 | 17.5
Mittelwert | 8.219 | 30 | 17.5 | 25.653 | 1.465886
Schüttwinkel (angelehnt an DIN ISO 4324)
Bezeichnung | 081123_068_N | Messschieber |  | Bemerkung
Durchgang | Einwaage in g | Höhe in mm | Winkel in °
1 | 40 | 42 | 27.47443
2 | 40 | 42 | 27.47443 | 8
3 | 40
Mittelwert | 40 | 42 | 27.47443
Klopfdichte nach ISO 3953:2011
Bezeichnung | 081123_068_N | Messzylinder |  | Hubzahl | Stampfdichte | Hausner
Teilmasse | Einwaage in g | V0 in cm3 | Vend in cm3 | Anzahl Hübe | ρt in g/cm3 | PBD | Füll
1 | 20 | 13 | 11 | 500 | 1.818182 | 1.241782 | 1.215135
2 | 20 | 12.5 | 10.5 | 500 | 1.904762 | 1.297875 | 1.270044
Mittelwert | 20 | 12.75 | 10.75 | 500 | 1.861472 | 1.269862 | 1.242622