## 072
|  | Volumen in ml | Tara in g
Aufgabebehälter Glas T |  | 50 | 31.179 |  | Schüttwinkelplatte
Auffangebehälter Glas T* |  | 17.5 | 8.219 |  | Höhe im Teller in mm | 29
Auffangebehälter Stahl TS |  | 25 | 76.076 |  | Durchmesser in mm | 50
Stampfdichte Zylinder + gelbe Halterung TZ |  | 25 | 61.46
[7 empty] | Bedeutung | 8 | durch Carney Trichter nur rührend durchgegangen
Fülldichte nach DIN EN ISO 3923-1:2018 & Durchflussrate nach ISO 4490:2018 |  |  |  |  | Messdatum: | 2024-02-14
Bezeichnung | 080224_072 | Fülldichte |  |  | Durchflussrate
Durchgang | Einwaage in g | Volumen in cm3 | Tara + Mat in g | Fülldichte in g/cm3 | Zeit in sec | 1x Stich
1 | 40 |  |  |  | 16.16 | 0
2 | 40 |  |  |  | 16.47 | 0
3 | 40 | 25 | 109.706 | 1.3452 | 16.35 | 0
4 | 40 | 25 | 109.777 | 1.34804 | 15.35 | 0
Mittelwert | 40 | 25 | 109.7415 | 1.34662 | 16.0825
Poured Bulk Density PBD nach Thalberg, 2004 |  |  |  |  | Luftfeuchtigkeit in %: | 37
[5 empty] | Temperatur in °C: | 21
Bezeichnung | 080224_072
Durchgang | Tara T* in g | Vinnen in cm3 | Vaußen in cm3 | Auswaage in g | PBD in g/cm3
1 | 8.219 | 30 | 17.5 | 23.101 | 1.320057
2 | 8.219 | 30 | 17.5 | 23.189 | 1.325086
3 | 8.219 | 30 | 17.5
Mittelwert | 8.219 | 30 | 17.5 | 23.145 | 1.322571
Schüttwinkel (angelehnt an DIN ISO 4324)
Bezeichnung | 080224_072 | Messschieber
Durchgang | Einwaage in g | Höhe in mm | Winkel in °
1 | 40 | 41.5 | 26.56505
2 | 40 | 41.5 | 26.56505
3 | 40
Mittelwert | 40 | 41.5 | 26.56505
Klopfdichte nach ISO 3953:2011
Bezeichnung | 080224_072 | Messzylinder |  | Hubzahl | Stampfdichte | Hausner
Teilmasse | Einwaage in g | V0 in cm3 | Vend in cm3 | Anzahl Hübe | ρt in g/cm3 | PBD | Füll
1 | 20 | 14.2 | 11.5 | 500 | 1.73913 | 1.317466 | 1.292842
2 | 20 | 14.5 | 11.5 | 500 | 1.73913 | 1.312466 | 1.290118
Mittelwert | 20 | 14.35 | 11.5 | 500 | 1.73913 | 1.314961 | 1.290118