## PS
|  | Volumen in ml | Tara in g
Aufgabebehälter Glas T |  | 50 | 31.179 |  | Schüttwinkelplatte
Auffangebehälter Glas T* |  | 17.5 | 8.219 |  | Höhe im Teller in mm | 29
Auffangebehälter Stahl TS |  | 25 | 76.076 |  | Durchmesser in mm | 50
Stampfdichte Zylinder + gelbe Halterung TZ |  | 25 | 61.46
[7 empty] | Bedeutung | 8 | durch Carney Trichter nur rührend durchgegangen
Fülldichte nach DIN EN ISO 3923-1:2018 & Durchflussrate nach ISO 4490:2018 |  |  |  |  | Messdatum: | 2023-11-16
Bezeichnung | PS | Fülldichte |  |  | Durchflussrate
Durchgang | Einwaage in g | Volumen in cm3 | Tara + Mat in g | Fülldichte in g/cm3 | Zeit in sec | 1x Stich
1 | 15 | 25 | 5.712 | 0.22848 | nicht möglich wg 8
2 | 15 | 25 | 5.712 | 0.22848 | nicht möglich wg 8
3
4
Mittelwert | 15 | 25 | 5.712 | 0.22848
Poured Bulk Density PBD nach Thalberg, 2004 |  |  |  |  | Luftfeuchtigkeit in %: | 42
[5 empty] | Temperatur in °C: | 21
Bezeichnung | PS
Durchgang | Tara T* in g | Vinnen in cm3 | Vaußen in cm3 | Auswaage in g | PBD in g/cm3
1 | 8.219 | 30 | 17.5 | 4.299 | 0.2456571
2 | 8.219 | 30 | 17.5 | 4.302 | 0.2458286
3 | 8.219 | 30 | 17.5
Mittelwert | 8.219 | 30 | 17.5 | 4.3005 | 0.2457429
Schüttwinkel (angelehnt an DIN ISO 4324)
Bezeichnung | PS | Messschieber |  | Bemerkung
Durchgang | Einwaage in g | Höhe in mm | Winkel in °
1 | 15 | 61 | 52.00127 | 8
2 | 15 | 61.5 | 52.43141 | 8
3
Mittelwert | 15 | 61.25 | 52.21634
Klopfdichte nach ISO 3953:2011
Bezeichnung | PS | Messzylinder |  | Hubzahl | Stampfdichte | Hausner
Teilmasse | Einwaage in g | V0 in cm3 | Vend in cm3 | Anzahl Hübe | ρt in g/cm3 | PBD | Füll
1 | 20 | 64 | 51 | 500 | 0.3921569 | 1.596358 | 1.716373
2 | 20 | 62 | 51 | 500 | 0.3921569 | 1.595245 | 1.716373
Mittelwert | 20 | 63 | 51 | 500 | 0.3921569 | 1.595802 | 1.716373