## Tabelle1
Probe | Messzeitraum | Vorbehandlung | Ausheizbedingungen | Einwaage (g) | Messergebnisse |  |  | Auftraggeber/Firma
[5 empty] | BET | Correlation Coefficient | Total Surface Area (TSA)
ZnS_LWB_24235_VM | 06/29/17 07:27:26 | Die Probe wurde im Rohrofen bei 250 °C, 2 h unter Stickstoffatmosphäre ausgeheizt. | 200 °C, 2 h | 0.9908 | 23391 | 0.99998 | 23176 | Korda, A./Heinrich, J./Heide, G.
ZnS_LWB_23661_VM | 06/29/17 11:59:02 | Die Probe wurde im Rohrofen bei 250 °C, 2 h unter Stickstoffatmosphäre ausgeheizt. | 200 °C, 2 h | 10059 | 21520 | 0.99998 | 21647 | Korda, A./Heinrich, J./Heide, G.
ZnS_LWB_24235_VM_2 | 2017-07-07 09:05 | Die Probe wurde im Rohrofen bei 250 °C, 2 h unter Stickstoffatmosphäre ausgeheizt. | 200 °C, 2 h | 1004 | 23127 | 0.99998 | 23219 | Korda, A./Heinrich, J./Heide, G.
ZnS_LWB_23661_VM_2 | 2017-07-07 10:09 | Die Probe wurde im Rohrofen bei 250 °C, 2 h unter Stickstoffatmosphäre ausgeheizt. | 200 °C, 2 h | 0.9983 | 21403 | 0.99999 | 21366 | Korda, A./Heinrich, J./Heide, G.
Matec (gemörsert) | 2017-08-09 | Die Probe wurde im Rohrofen bei 250 °C, 2 h unter Stickstoffatmosphäre ausgeheizt. | 200 °C, 2 h
Sphalerit Pöhla, gemörsert | 2017-08-09 | Die Probe wurde im Rohrofen bei 250 °C, 2 h unter Stickstoffatmosphäre ausgeheizt. | 200 °C, 2 h